## ALL avg RESULTS
| Particle Diameter (mm) | Agglomerate Size (mm) | Initial Vs% | Entrap | Speed | Time | Blade Geometry |  | Particle Diameter (mm) | Agglomerate Size (mm) | Initial Vs% | Entrap | Speed | Time | Blade Geometry |  | Particle Diameter (mm) | Agglomerate Size (mm) | Initial Vs% | Entrap | Speed | Time | Blade Geometry
1 | 0.25 | 1.220789 | 3.966% | 0.6897% | 7.775045 | 60 | B-4 | 13 | 0.42 | 2.01462 | 3.966% | 0.6897% | 7.775045 | 60 | B-4 | 17 | 0.59 | 3.010526 | 3.966% | 0.3448% | 7.775045 | 60 | B-4
2 | 0.25 | 1.015625 | 7.931% | 1.724% | 7.775045 | 60 | B-4 | 14 | 0.42 | 1.908587 | 7.931% | 1.724% | 7.775045 | 60 | B-4 | 18 | 0.59 | 2.223684 | 7.931% | 0.3448% | 7.775045 | 60 | B-4
3 | 0.25 | 1.17197 | 11.9% | 2.759% | 7.775045 | 60 | B-4 | 15 | 0.42 | 1.925926 | 11.9% | 1.724% | 7.775045 | 60 | B-4 | 19 | 0.59 | 3.047847 | 11.9% | 1.724% | 7.775045 | 60 | B-4
4 | 0.25 | 1.233652 | 15.86% | 4.138% | 7.775045 | 60 | B-4 | 16 | 0.42 | 2.2425 | 15.86% | 3.448% | 7.775045 | 60 | B-4 | 20 | 0.59 | 3 | 15.86% | 1.724% | 7.775045 | 60 | B-4
5 | 0.25 | 1.073661 | 3.966% | 0.6897% | 5.442532 | 60 | B-4 | 77 | 0.42 | 2.246914 | 3.966% | 1.724% | 7.775045 | 10 | B-4 | 45 | 0.59 | 2.421053 | 3.966% | 0.3448% | 7.775045 | 10 | B-4
6 | 0.25 | 1.238095 | 7.931% | 2.759% | 5.442532 | 60 | B-4 | 78 | 0.42 | 1.986111 | 7.931% | 3.448% | 7.775045 | 10 | B-4 | 46 | 0.59 | 3.335526 | 7.931% | 1.724% | 7.775045 | 10 | B-4
7 | 0.25 | 1.142424 | 11.9% | 3.448% | 5.442532 | 60 | B-4 | 79 | 0.42 | 1.842404 | 11.9% | 5.172% | 7.775045 | 10 | B-4 | 47 | 0.59 | 3.197861 | 11.9% | 3.448% | 7.775045 | 10 | B-4
8 | 0.25 | 1.122727 | 15.86% | 5.172% | 5.442532 | 60 | B-4 | 80 | 0.42 | 2.268698 | 15.86% | 6.897% | 7.775045 | 10 | B-4 | 48 | 0.59 | 2.736842 | 15.86% | 6.586% | 7.775045 | 10 | B-4
9 | 0.25 | 1.285486 | 3.966% | 1.724% | 3.110018 | 60 | B-4 | 81 | 0.42 | 1.902628 | 3.966% | 1.724% | 7.775045 | 20 | B-4 | 49 | 0.59 | 3.15051 | 3.966% | 0.3448% | 7.775045 | 20 | B-4
10 | 0.25 | 0.9356061 | 7.931% | 3.448% | 3.110018 | 60 | B-4 | 82 | 0.42 | 2.173375 | 7.931% | 3.448% | 7.775045 | 20 | B-4 | 50 | 0.59 | 2.954545 | 7.931% | 2.759% | 7.775045 | 20 | B-4
11 | 0.25 | 1.361905 | 11.9% | 4.138% | 3.110018 | 60 | B-4 | 83 | 0.42 | 2.166667 | 11.9% | 4.138% | 7.775045 | 20 | B-4 | 51 | 0.59 | 2.992063 | 11.9% | 5.172% | 7.775045 | 20 | B-4
12 | 0.25 | 1.524812 | 15.86% | 6.207% | 3.110018 | 60 | B-4 | 84 | 0.42 | 2.095395 | 15.86% | 6.897% | 7.775045 | 20 | B-4 | 52 | 0.59 | 3.414141 | 15.86% | 6.207% | 7.775045 | 20 | B-4
21 | 0.25 | 0.9558824 | 3.966% | 0.6897% | 7.775045 | 30 | B-4 | 85 | 0.42 | 2.006173 | 3.966% | 0.6897% | 7.775045 | 40 | B-4 | 53 | 0.59 | 3.25 | 3.966% | 0.3448% | 7.775045 | 30 | B-4
22 | 0.25 | 0.8698529 | 7.931% | 3.448% | 7.775045 | 30 | B-4 | 86 | 0.42 | 2.137188 | 7.931% | 1.724% | 7.775045 | 40 | B-4 | 54 | 0.59 | 2.992063 | 7.931% | 2.759% | 7.775045 | 30 | B-4
23 | 0.25 | 1.175735 | 11.9% | 6.207% | 7.775045 | 30 | B-4 | 87 | 0.42 | 2.345865 | 11.9% | 2.759% | 7.775045 | 40 | B-4 | 55 | 0.59 | 3.611111 | 11.9% | 3.448% | 7.775045 | 30 | B-4
24 | 0.25 | 1.04378 | 15.86% | 6.897% | 7.775045 | 30 | B-4 | 88 | 0.42 | 2.304233 | 15.86% | 3.448% | 7.775045 | 40 | B-4 | 56 | 0.59 | 3.758503 | 15.86% | 3.448% | 7.775045 | 30 | B-4
25 | 0.25 | 1.217492 | 3.966% | 2.759% | 7.775045 | 10 | B-4 | 89 | 0.42 | 2.026644 | 3.966% | 0.3448% | 7.775045 | 80 | B-4 | 57 | 0.59 | 3.696078 | 3.966% | 0.3448% | 7.775045 | 45 | B-4
26 | 0.25 | 1.108824 | 7.931% | 5.172% | 7.775045 | 10 | B-4 | 90 | 0.42 | 1.965726 | 7.931% | 1.724% | 7.775045 | 80 | B-4 | 58 | 0.59 | 3.176136 | 7.931% | 0.6897% | 7.775045 | 45 | B-4
27 | 0.25 | 1.072712 | 11.9% | 6.897% | 7.775045 | 10 | B-4 | 91 | 0.42 | 2.052632 | 11.9% | 1.724% | 7.775045 | 80 | B-4 | 59 | 0.59 | 3.714286 | 11.9% | 1.724% | 7.775045 | 45 | B-4
28 | 0.25 | 0.9272059 | 15.86% | 7.586% | 7.775045 | 10 | B-4 | 92 | 0.42 | 2.00487 | 15.86% | 2.759% | 7.775045 | 80 | B-4 | 60 | 0.59 | 2.937318 | 15.86% | 1.724% | 7.775045 | 45 | B-4
29 | 0.25 | 0.7647059 | 3.966% | 0.6897% | 7.775045 | 90 | B-4 | 93 | 0.42 | 2.166667 | 3.966% | 1.034% | 5.442532 | 60 | B-4 | 61 | 0.59 | 2.795699 | 3.966% | 1.034% | 5.442532 | 60 | B-4
30 | 0.25 | 0.9012605 | 7.931% | 1.724% | 7.775045 | 90 | B-4 | 94 | 0.42 | 1.967105 | 7.931% | 2.759% | 5.442532 | 60 | B-4 | 62 | 0.59 | 3.126822 | 7.931% | 2.138% | 5.442532 | 60 | B-4
31 | 0.25 | 0.9133987 | 11.9% | 2.759% | 7.775045 | 90 | B-4 | 95 | 0.42 | 2.152597 | 11.9% | 3.448% | 5.442532 | 60 | B-4 | 63 | 0.59 | 3.956522 | 11.9% | 3.172% | 5.442532 | 60 | B-4
32 | 0.25 | 1.006192 | 15.86% | 3.448% | 7.775045 | 90 | B-4 | 96 | 0.42 | 2.052632 | 15.86% | 4.448% | 5.442532 | 60 | B-4 | 64 | 0.59 | 3.25 | 15.86% | 4.897% | 5.442532 | 60 | B-4
33 | 0.25 | 1.238745 | 3.966% | 0.6897% | 7.775045 | 120 | B-4 | 97 | 0.42 | 1.811146 | 3.966% | 1.724% | 3.110018 | 60 | B-4 | 65 | 0.59 | 3.313725 | 3.966% | 1.724% | 3.110018 | 60 | B-4
34 | 0.25 | 0.8325427 | 7.931% | 1.379% | 7.775045 | 120 | B-4 | 98 | 0.42 | 2.121053 | 7.931% | 3.448% | 3.110018 | 60 | B-4 | 66 | 0.59 | 3.736842 | 7.931% | 3.172% | 3.110018 | 60 | B-4
35 | 0.25 | 1.033914 | 11.9% | 2.069% | 7.775045 | 120 | B-4 | 99 | 0.42 | 2.052632 | 11.9% | 4.138% | 3.110018 | 60 | B-4 | 67 | 0.59 | 3.611111 | 11.9% | 4.207% | 3.110018 | 60 | B-4
36 | 0.25 | 1.247678 | 15.86% | 3.103% | 7.775045 | 120 | B-4 | 100 | 0.42 | 2.448753 | 15.86% | 5.172% | 3.110018 | 60 | B-4 | 68 | 0.59 | 3.177778 | 15.86% | 5.172% | 3.110018 | 60 | B-4
37 | 0.25 | 1.325201 | 3.966% | 0.6897% | 7.775045 | 60 | B-3 | 101 | 0.42 |  | 3.966% | 0.7241% | 7.775045 | 60 | B-3 | 69 | 0.59 | 3.555556 | 3.966% | 0.3448% | 7.775045 | 60 | B-3
38 | 0.25 | 1.372549 | 7.931% | 2.069% | 7.775045 | 60 | B-3 | 102 | 0.42 |  | 7.931% | 1.724% | 7.775045 | 60 | B-3 | 70 | 0.59 | 3.1 | 7.931% | 1.034% | 7.775045 | 60 | B-3
39 | 0.25 | 1.416955 | 11.9% | 3.103% | 7.775045 | 60 | B-3 | 103 | 0.42 |  | 11.9% | 2.759% | 7.775045 | 60 | B-3 | 71 | 0.59 | 3.020202 | 11.9% | 1.034% | 7.775045 | 60 | B-3
40 | 0.25 | 1.38206 | 15.86% | 4.828% | 7.775045 | 60 | B-3 | 104 | 0.42 |  | 15.86% | 4.138% | 7.775045 | 60 | B-3 | 72 | 0.59 | 3.659259 | 15.86% | 1.724% | 7.775045 | 60 | B-3
41 | 0.25 | 1.838384 | 3.966% | 1.724% | 7.775045 | 60 | S-4 | 105 | 0.42 |  | 3.966% | 0.6897% | 7.775045 | 60 | S-4 | 73 | 0.59 | 3.12782 | 3.966% | 0.6897% | 7.775045 | 60 | S-4
42 | 0.25 | 1.204412 | 7.931% | 1.724% | 7.775045 | 60 | S-4 | 106 | 0.42 |  | 7.931% | 1.724% | 7.775045 | 60 | S-4 | 74 | 0.59 | 3.571429 | 7.931% | 1.034% | 7.775045 | 60 | S-4
43 | 0.25 | 1.492997 | 11.9% | 3.448% | 7.775045 | 60 | S-4 | 107 | 0.42 |  | 11.9% | 3.448% | 7.775045 | 60 | S-4 | 75 | 0.59 | 3.57971 | 11.9% | 1.379% | 7.775045 | 60 | S-4
44 | 0.25 | 1.47479 | 15.86% | 4.828% | 7.775045 | 60 | S-4 | 108 | 0.42 |  | 15.86% | 3.448% | 7.775045 | 60 | S-4 | 76 | 0.59 | 3.345029 | 15.86% | 2.069% | 7.775045 | 60 | S-4
|  | 1.170667 | [7 empty] | 2.085348 | [7 empty] | 3.237433

## FINE
| EXP | 1 | EXP | 2 | EXP | 3 | EXP | 4 | EXP | 5 | EXP | 6 | EXP | 7 | EXP | 8 | EXP | 9 | EXP | 10 | EXP | 11 | EXP | 12 | EXP | 21 | EXP | 22 | EXP | 23 | ExP | 24 | EXP | 25 | EXP | 26 | EXP | 27 | EXP | 28 | EXP | 29 | EXP | 30 | EXP | 31 | EXP | 32 | EXP | 33 | EXP | 34 | EXP | 35 | EXP | 36 | EXP | 37 | EXP | 38 | EXP | 39 | EXP | 40 | EXP | 41 | EXP | 42 | EXP | 43 | EXP | 44
| Pic(mm) | Real(mm) | Pic(mm) | Real(mm) | Pic(mm) | Real(mm) | Pic(mm) | Real(mm) | Pic(mm) | Real(mm) | Pic(mm) | Real(mm) | Pic(mm) | Real(mm) | Pic(mm) | Real(mm) | Pic(mm) | Real(mm) | Pic(mm) | Real(mm) | Pic(mm) | Real(mm) | Pic(mm) | Real(mm) | Pic(mm) | Real(mm) | Pic(mm) | Real(mm) | Pic(mm) | Real(mm) | Pic(mm) | Real(mm) | Pic(mm) | Real(mm) | Pic(mm) | Real(mm) | Pic(mm) | Real(mm) | Pic(mm) | Real(mm) | Pic(mm) | Real(mm) | Pic(mm) | Real(mm) | Pic(mm) | Real(mm) | Pic(mm) | Real(mm) | Pic(mm) | Real(mm) | Pic(mm) | Real(mm) | Pic(mm) | Real(mm) | Pic(mm) | Real(mm) | Pic(mm) | Real(mm) | Pic(mm) | Real(mm) | Pic(mm) | Real(mm) | Pic(mm) | Real(mm) | Pic(mm) | Real(mm) | Pic(mm) | Real(mm) | Pic(mm) | Real(mm) | Pic(mm) | Real(mm)
Standard | 90 | 65 | 117 | 65 | 100 | 65 | 95 | 65 | 105 | 65 | 105 | 65 | 100 | 65 | 100 | 65 | 95 | 65 | 100 | 65 | 90 | 65 | 95 | 65 | 100 | 65 | 100 | 65 | 100 | 65 | 87 | 65 | 95 | 65 | 100 | 65 | 90 | 65 | 100 | 65 | 100 | 65 | 105 | 65 | 90 | 65 | 95 | 65 | 98 | 65 | 93 | 65 | 98 | 65 | 95 | 65 | 88 | 65 | 78 | 65 | 85 | 65 | 86 | 65 | 105 | 65 | 100 | 65 | 105 | 65 | 102 | 65
mean |  | 1.220789 |  | 1.015625 |  | 1.17197 |  | 1.233652 |  | 1.073661 |  | 1.238095 |  | 1.142424 |  | 1.122727 |  | 1.285486 |  | 0.9356061 |  | 1.361905 |  | 1.524812 |  | 0.9558824 |  | 0.8698529 |  | 1.175735 |  | 1.04378 |  | 1.217492 |  | 1.108824 |  | 1.072712 |  | 0.9272059 |  | 0.7647059 |  | 0.9012605 |  | 0.9133987 |  | 1.006192 |  | 1.238745 |  | 0.8325427 |  | 1.033914 |  | 1.247678 |  | 1.325201 |  | 1.372549 |  | 1.416955 |  | 1.38206 |  | 1.838384 |  | 1.204412 |  | 1.492997 |  | 1.47479
Bubble | 1 | 0.7222222 | 2 | 1.111111 | 3 | 1.95 | 3 | 2.052632 | 4 | 2.47619 | 3 | 1.857143 | 5 | 3.25 | 3 | 1.95 | 7 | 4.789474 | 3 | 1.95 | 5 | 3.611111 | 4 | 2.736842 | 3 | 1.95 | 2 | 1.3 | 3 | 1.95 | 2 | 1.494253 | 6 | 4.105263 | 4 | 2.6 | 5 | 3.611111 | 2 | 1.3 | 2 | 1.3 | 4 | 2.47619 | 3 | 2.166667 | 4 | 2.736842 | 4 | 2.653061 | 2 | 1.397849 | 5 | 3.316327 | 3 | 2.052632 | 3 | 2.215909 | 4 | 3.333333 | 3 | 2.294118 | 1 | 0.755814 | 5 | 3.095238 | 5 | 3.25 | 5 | 3.095238 | 5 | 3.186275
| 1.5 | 1.083333 | 2 | 1.111111 | 3 | 1.95 | 3 | 2.052632 | 4 | 2.47619 | 3 | 1.857143 | 3 | 1.95 | 3 | 1.95 | 5 | 3.421053 | 2 | 1.3 | 5 | 3.611111 | 4 | 2.736842 | 2 | 1.3 | 2 | 1.3 | 3 | 1.95 | 2 | 1.494253 | 4 | 2.736842 | 3 | 1.95 | 3 | 2.166667 | 2 | 1.3 | 2 | 1.3 | 3 | 1.857143 | 3 | 2.166667 | 2 | 1.368421 | 4 | 2.653061 | 2 | 1.397849 | 3 | 1.989796 | 3 | 2.052632 | 3 | 2.215909 | 2 | 1.666667 | 3 | 2.294118 | 1 | 0.755814 | 4 | 2.47619 | 4 | 2.6 | 5 | 3.095238 | 4 | 2.54902
| 2 | 1.444444 | 2 | 1.111111 | 3 | 1.95 | 3 | 2.052632 | 2 | 1.238095 | 3 | 1.857143 | 3 | 1.95 | 3 | 1.95 | 4 | 2.736842 | 2 | 1.3 | 3 | 2.166667 | 4 | 2.736842 | 2 | 1.3 | 2 | 1.3 | 3 | 1.95 | 2 | 1.494253 | 3 | 2.052632 | 3 | 1.95 | 2 | 1.444444 | 2 | 1.3 | 1.5 | 0.975 | 3 | 1.857143 | 2 | 1.444444 | 2 | 1.368421 | 4 | 2.653061 | 2 | 1.397849 | 3 | 1.989796 | 3 | 2.052632 | 1 | 0.7386364 | 2 | 1.666667 | 3 | 2.294118 | 4 | 3.023256 | 5 | 3.095238 | 4 | 2.6 | 4 | 2.47619 | 4 | 2.54902
| 1.5 | 1.083333 | 3 | 1.666667 | 2.5 | 1.625 | 2.5 | 1.710526 | 3 | 1.857143 | 3 | 1.857143 | 3 | 1.95 | 3 | 1.95 | 2 | 1.368421 | 2 | 1.3 | 3 | 2.166667 | 4 | 2.736842 | 2 | 1.3 | 2 | 1.3 | 3 | 1.95 | 2 | 1.494253 | 3 | 2.052632 | 3 | 1.95 | 2 | 1.444444 | 2 | 1.3 | 1.5 | 0.975 | 3 | 1.857143 | 2 | 1.444444 | 2 | 1.368421 | 3 | 1.989796 | 2 | 1.397849 | 3 | 1.989796 | 3 | 2.052632 | 1 | 0.7386364 | 2 | 1.666667 | 3 | 2.294118 | 4 | 3.023256 | 5 | 3.095238 | 3 | 1.95 | 4 | 2.47619 | 4 | 2.54902
| 1.5 | 1.083333 | 2.5 | 1.388889 | 2.5 | 1.625 | 2.5 | 1.710526 | 2 | 1.238095 | 3 | 1.857143 | 3 | 1.95 | 3 | 1.95 | 2 | 1.368421 | 2 | 1.3 | 3 | 2.166667 | 4 | 2.736842 | 2 | 1.3 | 1 | 0.65 | 3 | 1.95 | 2 | 1.494253 | 2 | 1.368421 | 3 | 1.95 | 2 | 1.444444 | 2 | 1.3 | 3 | 1.95 | 2 | 1.238095 | 2 | 1.444444 | 2 | 1.368421 | 3 | 1.989796 | 2 | 1.397849 | 2 | 1.326531 | 3 | 2.052632 | 1 | 0.7386364 | 2 | 1.666667 | 3 | 2.294118 | 1 | 0.755814 | 6 | 3.714286 | 3 | 1.95 | 4 | 2.47619 | 4 | 2.54902
| 3 | 2.166667 | 2.5 | 1.388889 | 2 | 1.3 | 3 | 2.052632 | 2 | 1.238095 | 3 | 1.857143 | 2 | 1.3 | 2 | 1.3 | 2 | 1.368421 | 2 | 1.3 | 2 | 1.444444 | 4 | 2.736842 | 2 | 1.3 | 1 | 0.65 | 3 | 1.95 | 2.5 | 1.867816 | 2 | 1.368421 | 3 | 1.95 | 2 | 1.444444 | 2 | 1.3 | 1 | 0.65 | 2 | 1.238095 | 2 | 1.444444 | 2 | 1.368421 | 3 | 1.989796 | 2 | 1.397849 | 2 | 1.326531 | 3 | 2.052632 | 1 | 0.7386364 | 3 | 2.5 | 2 | 1.529412 | 1 | 0.755814 | 4 | 2.47619 | 3 | 1.95 | 4 | 2.47619 | 3 | 1.911765
| 3 | 2.166667 | 2 | 1.111111 | 2 | 1.3 | 3 | 2.052632 | 2 | 1.238095 | 3 | 1.857143 | 2 | 1.3 | 2 | 1.3 | 2 | 1.368421 | 2 | 1.3 | 2 | 1.444444 | 4 | 2.736842 | 2 | 1.3 | 1 | 0.65 | 3 | 1.95 | 2 | 1.494253 | 2 | 1.368421 | 2 | 1.3 | 2 | 1.444444 | 2 | 1.3 | 1 | 0.65 | 2 | 1.238095 | 2 | 1.444444 | 2 | 1.368421 | 2 | 1.326531 | 1 | 0.6989247 | 2 | 1.326531 | 3 | 2.052632 | 1 | 0.7386364 | 2 | 1.666667 | 2 | 1.529412 | 2 | 1.511628 | 4 | 2.47619 | 3 | 1.95 | 4 | 2.47619 | 3 | 1.911765
| 2 | 1.444444 | 2 | 1.111111 | 2 | 1.3 | 2 | 1.368421 | 2 | 1.238095 | 3 | 1.857143 | 2 | 1.3 | 2 | 1.3 | 2 | 1.368421 | 2 | 1.3 | 2 | 1.444444 | 3 | 2.052632 | 2.5 | 1.625 | 1 | 0.65 | 2.5 | 1.625 | 2 | 1.494253 | 2 | 1.368421 | 2 | 1.3 | 2 | 1.444444 | 2 | 1.3 | 1 | 0.65 | 2 | 1.238095 | 1 | 0.7222222 | 2 | 1.368421 | 2 | 1.326531 | 1 | 0.6989247 | 2 | 1.326531 | 3 | 2.052632 | 3 | 2.215909 | 2 | 1.666667 | 1 | 0.7647059 | 1 | 0.755814 | 4 | 2.47619 | 2 | 1.3 | 4 | 2.47619 | 3 | 1.911765
| 2 | 1.444444 | 2 | 1.111111 | 2 | 1.3 | 2 | 1.368421 | 3 | 1.857143 | 3 | 1.857143 | 2 | 1.3 | 2 | 1.3 | 2 | 1.368421 | 2.5 | 1.625 | 2 | 1.444444 | 3 | 2.052632 | 2.5 | 1.625 | 1 | 0.65 | 2.5 | 1.625 | 2 | 1.494253 | 2 | 1.368421 | 2 | 1.3 | 2 | 1.444444 | 2 | 1.3 | 1 | 0.65 | 1 | 0.6190476 | 1 | 0.7222222 | 2 | 1.368421 | 2 | 1.326531 | 1 | 0.6989247 | 2 | 1.326531 | 3 | 2.052632 | 3 | 2.215909 | 2 | 1.666667 | 1 | 0.7647059 | 2 | 1.511628 | 4 | 2.47619 | 2 | 1.3 | 3 | 1.857143 | 3 | 1.911765
| 2 | 1.444444 | 2 | 1.111111 | 2.5 | 1.625 | 1.5 | 1.026316 | 2 | 1.238095 | 2.5 | 1.547619 | 2 | 1.3 | 2 | 1.3 | 2 | 1.368421 | 2.5 | 1.625 | 2 | 1.444444 | 3 | 2.052632 | 2 | 1.3 | 1 | 0.65 | 2.5 | 1.625 | 2.5 | 1.867816 | 2 | 1.368421 | 2 | 1.3 | 2 | 1.444444 | 2 | 1.3 | 1 | 0.65 | 1 | 0.6190476 | 1 | 0.7222222 | 2 | 1.368421 | 2 | 1.326531 | 1 | 0.6989247 | 2 | 1.326531 | 2 | 1.368421 | 3 | 2.215909 | 1 | 0.8333333 | 2 | 1.529412 | 2 | 1.511628 | 5 | 3.095238 | 2 | 1.3 | 2 | 1.238095 | 3 | 1.911765
| 1 | 0.7222222 | 2 | 1.111111 | 1.5 | 0.975 | 2 | 1.368421 | 1 | 0.6190476 | 2.5 | 1.547619 | 1 | 0.65 | 2 | 1.3 | 2 | 1.368421 | 1 | 0.65 | 2 | 1.444444 | 3 | 2.052632 | 2 | 1.3 | 1 | 0.65 | 2 | 1.3 | 2 | 1.494253 | 2 | 1.368421 | 2 | 1.3 | 1.5 | 1.083333 | 2 | 1.3 | 1 | 0.65 | 1 | 0.6190476 | 1 | 0.7222222 | 2 | 1.368421 | 2 | 1.326531 | 1 | 0.6989247 | 2 | 1.326531 | 2 | 1.368421 | 3 | 2.215909 | 1 | 0.8333333 | 1 | 0.7647059 | 3 | 2.267442 | 5 | 3.095238 | 2 | 1.3 | 2 | 1.238095 | 3 | 1.911765
| 1 | 0.7222222 | 1.5 | 0.8333333 | 1.5 | 0.975 | 2 | 1.368421 | 1 | 0.6190476 | 2.5 | 1.547619 | 1 | 0.65 | 2 | 1.3 | 2 | 1.368421 | 1 | 0.65 | 2 | 1.444444 | 3.5 | 2.394737 | 2 | 1.3 | 1 | 0.65 | 2 | 1.3 | 2 | 1.494253 | 2 | 1.368421 | 2 | 1.3 | 1.5 | 1.083333 | 1.5 | 0.975 | 1 | 0.65 | 1 | 0.6190476 | 1 | 0.7222222 | 2 | 1.368421 | 2 | 1.326531 | 1 | 0.6989247 | 2 | 1.326531 | 3 | 2.052632 | 3 | 2.215909 | 1 | 0.8333333 | 1 | 0.7647059 | 2 | 1.511628 | 5 | 3.095238 | 2 | 1.3 | 2 | 1.238095 | 3 | 1.911765
| 1 | 0.7222222 | 1.5 | 0.8333333 | 1 | 0.65 | 2 | 1.368421 | 1 | 0.6190476 | 2.5 | 1.547619 | 1 | 0.65 | 2 | 1.3 | 2.5 | 1.710526 | 1 | 0.65 | 1 | 0.7222222 | 3.5 | 2.394737 | 2.5 | 1.625 | 1 | 0.65 | 2 | 1.3 | 1 | 0.7471264 | 2 | 1.368421 | 2.5 | 1.625 | 1.5 | 1.083333 | 1.5 | 0.975 | 1 | 0.65 | 1 | 0.6190476 | 1 | 0.7222222 | 2 | 1.368421 | 2 | 1.326531 | 1 | 0.6989247 | 2 | 1.326531 | 3 | 2.052632 | 3 | 2.215909 | 1 | 0.8333333 | 1 | 0.7647059 | 1 | 0.755814 | 3 | 1.857143 | 2 | 1.3 | 2 | 1.238095 | 3 | 1.911765
| 1 | 0.7222222 | 1 | 0.5555556 | 1 | 0.65 | 2 | 1.368421 | 1 | 0.6190476 | 2 | 1.238095 | 1 | 0.65 | 1 | 0.65 | 2.5 | 1.710526 | 1 | 0.65 | 1 | 0.7222222 | 3.5 | 2.394737 | 1 | 0.65 | 1 | 0.65 | 2 | 1.3 | 1 | 0.7471264 | 2 | 1.368421 | 2 | 1.3 | 1.5 | 1.083333 | 1.5 | 0.975 | 1 | 0.65 | 1 | 0.6190476 | 1 | 0.7222222 | 2 | 1.368421 | 2 | 1.326531 | 1 | 0.6989247 | 1 | 0.6632653 | 3 | 2.052632 | 4 | 2.954545 | 2 | 1.666667 | 2 | 1.529412 | 3 | 2.267442 | 3 | 1.857143 | 2 | 1.3 | 2 | 1.238095 | 3 | 1.911765
| 1 | 0.7222222 | 1 | 0.5555556 | 1 | 0.65 | 2 | 1.368421 | 1 | 0.6190476 | 2 | 1.238095 | 1 | 0.65 | 1 | 0.65 | 1 | 0.6842105 | 1 | 0.65 | 1 | 0.7222222 | 2 | 1.368421 | 1 | 0.65 | 1 | 0.65 | 2 | 1.3 | 1 | 0.7471264 | 2 | 1.368421 | 2 | 1.3 | 1.5 | 1.083333 | 1.5 | 0.975 | 1 | 0.65 | 1 | 0.6190476 | 1 | 0.7222222 | 1 | 0.6842105 | 2 | 1.326531 | 1 | 0.6989247 | 1 | 0.6632653 | 3 | 2.052632 | 3 | 2.215909 | 2 | 1.666667 | 2 | 1.529412 | 2 | 1.511628 | 3 | 1.857143 | 2 | 1.3 | 2 | 1.238095 | 2 | 1.27451
| 2 | 1.444444 | 1 | 0.5555556 | 1.5 | 0.975 | 2 | 1.368421 | 1 | 0.6190476 | 2 | 1.238095 | 1 | 0.65 | 1 | 0.65 | 1 | 0.6842105 | 1 | 0.65 | 1 | 0.7222222 | 2 | 1.368421 | 1 | 0.65 | 1.5 | 0.975 | 2 | 1.3 | 1 | 0.7471264 | 2 | 1.368421 | 1 | 0.65 | 1 | 0.7222222 | 1 | 0.65 | 1 | 0.65 | 1 | 0.6190476 | 1 | 0.7222222 | 1 | 0.6842105 | 2 | 1.326531 | 1 | 0.6989247 | 1 | 0.6632653 | 1 | 0.6842105 | 3 | 2.215909 | 2 | 1.666667 | 3 | 2.294118 | 3 | 2.267442 | 3 | 1.857143 | 2 | 1.3 | 3 | 1.857143 | 2 | 1.27451
| 2 | 1.444444 | 1 | 0.5555556 | 1 | 0.65 | 1.5 | 1.026316 | 1 | 0.6190476 | 2 | 1.238095 | 1 | 0.65 | 1 | 0.65 | 1 | 0.6842105 | 1 | 0.65 | 1 | 0.7222222 | 2 | 1.368421 | 1 | 0.65 | 1.5 | 0.975 | 2 | 1.3 | 1 | 0.7471264 | 1 | 0.6842105 | 1 | 0.65 | 1 | 0.7222222 | 1 | 0.65 | 1 | 0.65 | 1.5 | 0.9285714 | 1 | 0.7222222 | 1 | 0.6842105 | 2 | 1.326531 | 1 | 0.6989247 | 1 | 0.6632653 | 1 | 0.6842105 | 2 | 1.477273 | 2 | 1.666667 | 2 | 1.529412 | 2 | 1.511628 | 3 | 1.857143 | 2 | 1.3 | 2 | 1.238095 | 2 | 1.27451
| 3 | 2.166667 | 1 | 0.5555556 | 1 | 0.65 | 1.5 | 1.026316 | 1 | 0.6190476 | 2 | 1.238095 | 1 | 0.65 | 1 | 0.65 | 1 | 0.6842105 | 1 | 0.65 | 1 | 0.7222222 | 2 | 1.368421 | 1 | 0.65 | 2 | 1.3 | 2 | 1.3 | 1 | 0.7471264 | 1 | 0.6842105 | 1 | 0.65 | 1 | 0.7222222 | 1 | 0.65 | 1 | 0.65 | 1.5 | 0.9285714 | 1 | 0.7222222 | 1 | 0.6842105 | 1 | 0.6632653 | 1 | 0.6989247 | 1 | 0.6632653 | 1 | 0.6842105 | 2 | 1.477273 | 4 | 3.333333 | 1 | 0.7647059 | 3 | 2.267442 | 3 | 1.857143 | 2 | 1.3 | 1 | 0.6190476 | 2 | 1.27451
| 2 | 1.444444 | 1 | 0.5555556 | 2 | 1.3 | 1 | 0.6842105 | 1 | 0.6190476 | 2 | 1.238095 | 2 | 1.3 | 1 | 0.65 | 1 | 0.6842105 | 1 | 0.65 | 1 | 0.7222222 | 1 | 0.6842105 | 1 | 0.65 | 2.5 | 1.625 | 2 | 1.3 | 1 | 0.7471264 | 1 | 0.6842105 | 1 | 0.65 | 1 | 0.7222222 | 1 | 0.65 | 1 | 0.65 | 1.5 | 0.9285714 | 1 | 0.7222222 | 1 | 0.6842105 | 1 | 0.6632653 | 1 | 0.6989247 | 1 | 0.6632653 | 1 | 0.6842105 | 2 | 1.477273 | 2 | 1.666667 | 1 | 0.7647059 | 2 | 1.511628 | 2 | 1.238095 | 1 | 0.65 | 1 | 0.6190476 | 2 | 1.27451
| 1 | 0.7222222 | 1 | 0.5555556 | 2 | 1.3 | 1 | 0.6842105 | 1 | 0.6190476 | 2 | 1.238095 | 2 | 1.3 | 1 | 0.65 | 1 | 0.6842105 | 1 | 0.65 | 1 | 0.7222222 | 1 | 0.6842105 | 1 | 0.65 | 2 | 1.3 | 1 | 0.65 | 1.5 | 1.12069 | 1 | 0.6842105 | 1 | 0.65 | 1 | 0.7222222 | 1 | 0.65 | 1 | 0.65 | 1 | 0.6190476 | 1 | 0.7222222 | 1 | 0.6842105 | 1 | 0.6632653 | 1 | 0.6989247 | 1 | 0.6632653 | 1 | 0.6842105 | 2 | 1.477273 | 1 | 0.8333333 | 1 | 0.7647059 | 2 | 1.511628 | 2 | 1.238095 | 1 | 0.65 | 2 | 1.238095 | 2 | 1.27451
| 1 | 0.7222222 | 1 | 0.5555556 | 2 | 1.3 | 1 | 0.6842105 | 1 | 0.6190476 | 1 | 0.6190476 | 1 | 0.65 | 1 | 0.65 | 1 | 0.6842105 | 1 | 0.65 | 1.5 | 1.083333 | 1 | 0.6842105 | 1 | 0.65 | 2 | 1.3 | 1 | 0.65 | 1 | 0.7471264 | 1 | 0.6842105 | 1 | 0.65 | 1 | 0.7222222 | 1 | 0.65 | 1 | 0.65 | 1 | 0.6190476 | 1 | 0.7222222 | 1 | 0.6842105 | 1 | 0.6632653 | 1 | 0.6989247 | 1 | 0.6632653 | 1 | 0.6842105 | 1 | 0.7386364 | 1 | 0.8333333 | 3 | 2.294118 | 2 | 1.511628 | 2 | 1.238095 | 1 | 0.65 | 2 | 1.238095 | 2 | 1.27451
| 1 | 0.7222222 | 1 | 0.5555556 | 2 | 1.3 | 1 | 0.6842105 | 1 | 0.6190476 | 1 | 0.6190476 | 1 | 0.65 | 1 | 0.65 | 1 | 0.6842105 | 1.5 | 0.975 | 1.5 | 1.083333 | 1 | 0.6842105 | 1 | 0.65 | 2 | 1.3 | 1 | 0.65 | 1 | 0.7471264 | 1 | 0.6842105 | 1 | 0.65 | 1 | 0.7222222 | 1 | 0.65 | 1 | 0.65 | 1 | 0.6190476 | 1 | 0.7222222 | 1 | 0.6842105 | 1 | 0.6632653 | 1 | 0.6989247 | 1 | 0.6632653 | 1 | 0.6842105 | 1 | 0.7386364 | 2 | 1.666667 | 2 | 1.529412 | 1 | 0.755814 | 2 | 1.238095 | 1 | 0.65 | 1 | 0.6190476 | 2 | 1.27451
| 1.4 | 1.011111 | 1.5 | 0.8333333 | 2 | 1.3 | 1 | 0.6842105 | 1.5 | 0.9285714 | 1 | 0.6190476 | 2.5 | 1.625 | 1.5 | 0.975 | 1 | 0.6842105 | 1 | 0.65 | 2.5 | 1.805556 | 1 | 0.6842105 | 1 | 0.65 | 1 | 0.65 | 1 | 0.65 | 1 | 0.7471264 | 1 | 0.6842105 | 1 | 0.65 | 1 | 0.7222222 | 1 | 0.65 | 1 | 0.65 | 1.5 | 0.9285714 | 1 | 0.7222222 | 1 | 0.6842105 | 1 | 0.6632653 | 1 | 0.6989247 | 1 | 0.6632653 | 1 | 0.6842105 | 1 | 0.7386364 | 1 | 0.8333333 | 2 | 1.529412 | 2 | 1.511628 | 2 | 1.238095 | 1 | 0.65 | 1 | 0.6190476 | 2 | 1.27451
| 1.5 | 1.083333 | 2 | 1.111111 | 1.5 | 0.975 | 2 | 1.368421 | 2 | 1.238095 | 1 | 0.6190476 | 2.5 | 1.625 | 2.5 | 1.625 | 1 | 0.6842105 | 1 | 0.65 | 2.5 | 1.805556 | 1 | 0.6842105 | 1 | 0.65 | 1 | 0.65 | 1 | 0.65 | 1 | 0.7471264 | 1 | 0.6842105 | 1 | 0.65 | 1 | 0.7222222 | 1.5 | 0.975 | 1 | 0.65 | 1 | 0.6190476 | 1 | 0.7222222 | 1 | 0.6842105 | 1 | 0.6632653 | 1 | 0.6989247 | 1 | 0.6632653 | 1 | 0.6842105 | 1 | 0.7386364 | 1 | 0.8333333 | 2 | 1.529412 | 3 | 2.267442 | 2 | 1.238095 | 1 | 0.65 | 1 | 0.6190476 | 2 | 1.27451
| 1 | 0.7222222 | 2 | 1.111111 | 1.5 | 0.975 | 2 | 1.368421 | 1.5 | 0.9285714 | 1 | 0.6190476 | 1 | 0.65 | 2.5 | 1.625 | 1.5 | 1.026316 | 1.5 | 0.975 | 1 | 0.7222222 | 1 | 0.6842105 | 1.5 | 0.975 | 1 | 0.65 | 1 | 0.65 | 1 | 0.7471264 | 1 | 0.6842105 | 1 | 0.65 | 1 | 0.7222222 | 1.5 | 0.975 | 1 | 0.65 | 1 | 0.6190476 | 1 | 0.7222222 | 1 | 0.6842105 | 1 | 0.6632653 | 1 | 0.6989247 | 1 | 0.6632653 | 1 | 0.6842105 | 1 | 0.7386364 | 2 | 1.666667 | 2 | 1.529412 | 3 | 2.267442 | 2 | 1.238095 | 1 | 0.65 | 1 | 0.6190476 | 2 | 1.27451
| 2 | 1.444444 | 2 | 1.111111 | 2 | 1.3 | 1 | 0.6842105 | 2.5 | 1.547619 | 1 | 0.6190476 | 1 | 0.65 | 1.5 | 0.975 | 1.5 | 1.026316 | 1.5 | 0.975 | 1 | 0.7222222 | 1 | 0.6842105 | 1 | 0.65 | 1 | 0.65 | 1 | 0.65 | 1 | 0.7471264 | 1 | 0.6842105 | 1 | 0.65 | 1 | 0.7222222 | 1.5 | 0.975 | 1.5 | 0.975 | 1 | 0.6190476 | 1 | 0.7222222 | 1 | 0.6842105 | 1 | 0.6632653 | 1 | 0.6989247 | 1 | 0.6632653 | 1 | 0.6842105 | 1 | 0.7386364 | 1 | 0.8333333 | 1 | 0.7647059 | 1 | 0.755814 | 2 | 1.238095 | 1 | 0.65 | 1 | 0.6190476 | 2 | 1.27451
| 2 | 1.444444 | 2 | 1.111111 | 2 | 1.3 | 1 | 0.6842105 | 1 | 0.6190476 | 1 | 0.6190476 | 2 | 1.3 | 1.5 | 0.975 | 1 | 0.6842105 | 1 | 0.65 | 2 | 1.444444 | 1.5 | 1.026316 | 1 | 0.65 | 1 | 0.65 | 1 | 0.65 | 1 | 0.7471264 | 1.5 | 1.026316 | 1.5 | 0.975 | 1 | 0.7222222 | 1 | 0.65 | 1.5 | 0.975 | 1 | 0.6190476 | 1 | 0.7222222 | 1 | 0.6842105 | 1 | 0.6632653 | 1 | 0.6989247 | 1 | 0.6632653 | 1 | 0.6842105 | 1 | 0.7386364 | 1 | 0.8333333 | 1 | 0.7647059 | 1 | 0.755814 | 2 | 1.238095 | 1 | 0.65 | 1 | 0.6190476 | 1 | 0.6372549
| 2.5 | 1.805556 | 2 | 1.111111 | 1.5 | 0.975 | 1 | 0.6842105 | 2 | 1.238095 | 1 | 0.6190476 | 1.5 | 0.975 | 1 | 0.65 | 1 | 0.6842105 | 1 | 0.65 | 2 | 1.444444 | 1.5 | 1.026316 | 1 | 0.65 | 1.5 | 0.975 | 1 | 0.65 | 1 | 0.7471264 | 1 | 0.6842105 | 1 | 0.65 | 1 | 0.7222222 | 1 | 0.65 | 1 | 0.65 | 1.5 | 0.9285714 | 1 | 0.7222222 | 1 | 0.6842105 | 1.5 | 0.994898 | 1 | 0.6989247 | 1 | 0.6632653 | 1 | 0.6842105 | 1 | 0.7386364 | 1 | 0.8333333 | 2 | 1.529412 | 1 | 0.755814 | 1 | 0.6190476 | 1 | 0.65 | 2 | 1.238095 | 1 | 0.6372549
| 2.5 | 1.805556 | 2 | 1.111111 | 1.5 | 0.975 | 1 | 0.6842105 | 2 | 1.238095 | 1.5 | 0.9285714 | 1 | 0.65 | 1 | 0.65 | 1 | 0.6842105 | 1 | 0.65 | 1 | 0.7222222 | 1.5 | 1.026316 | 1 | 0.65 | 1.5 | 0.975 | 1 | 0.65 | 1 | 0.7471264 | 1 | 0.6842105 | 1 | 0.65 | 1 | 0.7222222 | 1 | 0.65 | 1 | 0.65 | 1 | 0.6190476 | 1 | 0.7222222 | 1 | 0.6842105 | 1.5 | 0.994898 | 1 | 0.6989247 | 1 | 0.6632653 | 1 | 0.6842105 | 1 | 0.7386364 | 1 | 0.8333333 | 1 | 0.7647059 | 1 | 0.755814 | 1 | 0.6190476 | 1 | 0.65 | 2 | 1.238095 | 1 | 0.6372549
| 1.5 | 1.083333 | 3 | 1.666667 | 1.5 | 0.975 | 1 | 0.6842105 | 2 | 1.238095 | 1.5 | 0.9285714 | 1 | 0.65 | 1 | 0.65 | 2 | 1.368421 | 1 | 0.65 | 2 | 1.444444 | 1 | 0.6842105 | 1 | 0.65 | 1 | 0.65 | 1 | 0.65 | 1 | 0.7471264 | 1 | 0.6842105 | 1 | 0.65 | 1 | 0.7222222 | 1 | 0.65 | 1 | 0.65 | 1 | 0.6190476 | 1 | 0.7222222 | 1 | 0.6842105 | 2.5 | 1.658163 | 1 | 0.6989247 | 1 | 0.6632653 | 1 | 0.6842105 | 1 | 0.7386364 | 1 | 0.8333333 | 3 | 2.294118 | 1 | 0.755814 | 1 | 0.6190476 | 1 | 0.65 | 3 | 1.857143 | 1 | 0.6372549
| 1.5 | 1.083333 | 3 | 1.666667 | 1.5 | 0.975 | 1.5 | 1.026316 | 2 | 1.238095 | 1 | 0.6190476 | 1 | 0.65 | 1 | 0.65 | 2 | 1.368421 | 2 | 1.3 | 2 | 1.444444 | 1 | 0.6842105 | 1 | 0.65 | 1 | 0.65 | 1 | 0.65 | 1 | 0.7471264 | 1 | 0.6842105 | 1.5 | 0.975 | 1 | 0.7222222 | 1 | 0.65 | 1 | 0.65 | 1 | 0.6190476 | 1 | 0.7222222 | 1 | 0.6842105 | 2 | 1.326531 | 1 | 0.6989247 | 1 | 0.6632653 | 1 | 0.6842105 | 1 | 0.7386364 | 1 | 0.8333333 | 2 | 1.529412 | 1 | 0.755814 | 1 | 0.6190476 | 1 | 0.65 | 3 | 1.857143 | 1 | 0.6372549
|  |  | 3 | 1.666667 | 1 | 0.65 | 1.5 | 1.026316 | 1 | 0.6190476 | 1 | 0.6190476 | 1 | 0.65 | 1 | 0.65 | 2 | 1.368421 | 1 | 0.65 | 1 | 0.7222222 | 1 | 0.6842105 | 1 | 0.65 | 1 | 0.65 | 1 | 0.65 | 1 | 0.7471264 | 1 | 0.6842105 | 1.5 | 0.975 | 1 | 0.7222222 | 1 | 0.65 | 1 | 0.65 | 1 | 0.6190476 | 1 | 0.7222222 | 1 | 0.6842105 | 1 | 0.6632653 | 1.5 | 1.048387 | 1 | 0.6632653 | 1 | 0.6842105 | 1 | 0.7386364 | 1 | 0.8333333 | 2 | 1.529412 | 2 | 1.511628 | 1 | 0.6190476 | 1 | 0.65 | 2 | 1.238095 | 1 | 0.6372549
[5 empty] | 1.5 | 0.975 | 2 | 1.368421 |  |  |  |  | 2.5 | 1.625 | 2.5 | 1.625 | 1 | 0.6842105 | 1 | 0.65 | 2 | 1.444444 | 1 | 0.6842105 | 1 | 0.65 | 1 | 0.65 | 1 | 0.65 | 1 | 0.7471264 | 2 | 1.368421 | 1 | 0.65 | 1 | 0.7222222 | 1 | 0.65 | 1 | 0.65 | 1 | 0.6190476 | 1 | 0.7222222 | 1 | 0.6842105 | 1 | 0.6632653 | 1 | 0.6989247 | 1 | 0.6632653 | 1 | 0.6842105 | 1 | 0.7386364 | 1 | 0.8333333 | 1 | 0.7647059 | 1 | 0.755814 | 1 | 0.6190476 | 1 | 0.65 | 2 | 1.238095 | 1 | 0.6372549
[21 empty] | 1 | 0.7222222 | 1 | 0.6842105 | 1 | 0.65 | 1 | 0.65 | 1 | 0.65 | 1 | 0.7471264 | 2 | 1.368421 | 1 | 0.65 | 1 | 0.7222222 | 1 | 0.65 | 1 | 0.65 | 1 | 0.6190476 | 1 | 0.7222222 | 1 | 0.6842105 | 1 | 0.6632653 | 1 | 0.6989247 | 1 | 0.6632653 | 1 | 0.6842105 | 1 | 0.7386364 | 1 | 0.8333333 | 1 | 0.7647059 | 1 | 0.755814 |  |  | 1 | 0.65 | 2 | 1.238095 | 1 | 0.6372549
[21 empty] | 2 | 1.444444 | 2 | 1.368421 | [38 empty] | 1 | 0.755814 | [6 empty] | 1 | 0.6372549

## FIN1COL
0.7222222
1.083333
1.444444
1.083333
1.083333
2.166667
2.166667
1.444444
1.444444
1.444444
0.7222222
0.7222222
0.7222222
0.7222222
0.7222222
1.444444
1.444444
2.166667
1.444444
0.7222222
0.7222222
0.7222222
1.011111
1.083333
0.7222222
1.444444
1.444444
1.805556
1.805556
1.083333
1.083333
1.111111
1.111111
1.111111
1.666667
1.388889
1.388889
1.111111
1.111111
1.111111
1.111111
1.111111
0.8333333
0.8333333
0.5555556
0.5555556
0.5555556
0.5555556
0.5555556
0.5555556
0.5555556
0.5555556
0.5555556
0.8333333
1.111111
1.111111
1.111111
1.111111
1.111111
1.111111
1.666667
1.666667
1.666667
1.95
1.95
1.95
1.625
1.625
1.3
1.3
1.3
1.3
1.625
0.975
0.975
0.65
0.65
0.65
0.975
0.65
0.65
1.3
1.3
1.3
1.3
1.3
0.975
0.975
1.3
1.3
0.975
0.975
0.975
0.975
0.65
0.975
2.052632
2.052632
2.052632
1.710526
1.710526
2.052632
2.052632
1.368421
1.368421
1.026316
1.368421
1.368421
1.368421
1.368421
1.368421
1.368421
1.026316
1.026316
0.6842105
0.6842105
0.6842105
0.6842105
0.6842105
1.368421
1.368421
0.6842105
0.6842105
0.6842105
0.6842105
0.6842105
1.026316
1.026316
1.368421
2.47619
2.47619
1.238095
1.857143
1.238095
1.238095
1.238095
1.238095
1.857143
1.238095
0.6190476
0.6190476
0.6190476
0.6190476
0.6190476
0.6190476
0.6190476
0.6190476
0.6190476
0.6190476
0.6190476
0.6190476
0.9285714
1.238095
0.9285714
1.547619
0.6190476
1.238095
1.238095
1.238095
1.238095
0.6190476
1.857143
1.857143
1.857143
1.857143
1.857143
1.857143
1.857143
1.857143
1.857143
1.547619
1.547619
1.547619
1.547619
1.238095
1.238095
1.238095
1.238095
1.238095
1.238095
1.238095
0.6190476
0.6190476
0.6190476
0.6190476
0.6190476
0.6190476
0.6190476
0.6190476
0.9285714
0.9285714
0.6190476
0.6190476
3.25
1.95
1.95
1.95
1.95
1.3
1.3
1.3
1.3
1.3
0.65
0.65
0.65
0.65
0.65
0.65
0.65
0.65
1.3
1.3
0.65
0.65
1.625
1.625
0.65
0.65
1.3
0.975
0.65
0.65
0.65
0.65
1.625
1.95
1.95
1.95
1.95
1.95
1.3
1.3
1.3
1.3
1.3
1.3
1.3
1.3
0.65
0.65
0.65
0.65
0.65
0.65
0.65
0.65
0.65
0.975
1.625
1.625
0.975
0.975
0.65
0.65
0.65
0.65
0.65
1.625
4.789474
3.421053
2.736842
1.368421
1.368421
1.368421
1.368421
1.368421
1.368421
1.368421
1.368421
1.368421
1.710526
1.710526
0.6842105
0.6842105
0.6842105
0.6842105
0.6842105
0.6842105
0.6842105
0.6842105
0.6842105
0.6842105
1.026316
1.026316
0.6842105
0.6842105
0.6842105
1.368421
1.368421
1.368421
0.6842105
1.95
1.3
1.3
1.3
1.3
1.3
1.3
1.3
1.625
1.625
0.65
0.65
0.65
0.65
0.65
0.65
0.65
0.65
0.65
0.65
0.65
0.975
0.65
0.65
0.975
0.975
0.65
0.65
0.65
0.65
1.3
0.65
0.65
3.611111
3.611111
2.166667
2.166667
2.166667
1.444444
1.444444
1.444444
1.444444
1.444444
1.444444
1.444444
0.7222222
0.7222222
0.7222222
0.7222222
0.7222222
0.7222222
0.7222222
0.7222222
1.083333
1.083333
1.805556
1.805556
0.7222222
0.7222222
1.444444
1.444444
0.7222222
1.444444
1.444444
0.7222222
1.444444
0.7222222
1.444444
2.736842
2.736842
2.736842
2.736842
2.736842
2.736842
2.736842
2.052632
2.052632
2.052632
2.052632
2.394737
2.394737
2.394737
1.368421
1.368421
1.368421
1.368421
0.6842105
0.6842105
0.6842105
0.6842105
0.6842105
0.6842105
0.6842105
0.6842105
1.026316
1.026316
1.026316
0.6842105
0.6842105
0.6842105
0.6842105
0.6842105
1.368421
1.95
1.3
1.3
1.3
1.3
1.3
1.3
1.625
1.625
1.3
1.3
1.3
1.625
0.65
0.65
0.65
0.65
0.65
0.65
0.65
0.65
0.65
0.65
0.65
0.975
0.65
0.65
0.65
0.65
0.65
0.65
0.65
0.65
0.65
1.3
1.3
1.3
1.3
0.65
0.65
0.65
0.65
0.65
0.65
0.65
0.65
0.65
0.65
0.65
0.975
0.975
1.3
1.625
1.3
1.3
1.3
0.65
0.65
0.65
0.65
0.65
0.975
0.975
0.65
0.65
0.65
0.65
0.65
1.95
1.95
1.95
1.95
1.95
1.95
1.95
1.625
1.625
1.625
1.3
1.3
1.3
1.3
1.3
1.3
1.3
1.3
1.3
0.65
0.65
0.65
0.65
0.65
0.65
0.65
0.65
0.65
0.65
0.65
0.65
0.65
0.65
0.65
1.494253
1.494253
1.494253
1.494253
1.494253
1.867816
1.494253
1.494253
1.494253
1.867816
1.494253
1.494253
0.7471264
0.7471264
0.7471264
0.7471264
0.7471264
0.7471264
0.7471264
1.12069
0.7471264
0.7471264
0.7471264
0.7471264
0.7471264
0.7471264
0.7471264
0.7471264
0.7471264
0.7471264
0.7471264
0.7471264
0.7471264
0.7471264
4.105263
2.736842
2.052632
2.052632
1.368421
1.368421
1.368421
1.368421
1.368421
1.368421
1.368421
1.368421
1.368421
1.368421
1.368421
1.368421
0.6842105
0.6842105
0.6842105
0.6842105
0.6842105
0.6842105
0.6842105
0.6842105
0.6842105
0.6842105
1.026316
0.6842105
0.6842105
0.6842105
0.6842105
0.6842105
1.368421
1.368421
2.6
1.95
1.95
1.95
1.95
1.95
1.3
1.3
1.3
1.3
1.3
1.3
1.625
1.3
1.3
0.65
0.65
0.65
0.65
0.65
0.65
0.65
0.65
0.65
0.65
0.65
0.975
0.65
0.65
0.65
0.975
0.975
0.65
0.65
3.611111
2.166667
1.444444
1.444444
1.444444
1.444444
1.444444
1.444444
1.444444
1.444444
1.083333
1.083333
1.083333
1.083333
1.083333
0.7222222
0.7222222
0.7222222
0.7222222
0.7222222
0.7222222
0.7222222
0.7222222
0.7222222
0.7222222
0.7222222
0.7222222
0.7222222
0.7222222
0.7222222
0.7222222
0.7222222
0.7222222
0.7222222
1.3
1.3
1.3
1.3
1.3
1.3
1.3
1.3
1.3
1.3
1.3
0.975
0.975
0.975
0.975
0.65
0.65
0.65
0.65
0.65
0.65
0.65
0.65
0.975
0.975
0.975
0.65
0.65
0.65
0.65
0.65
0.65
0.65
0.65
1.3
1.3
0.975
0.975
1.95
0.65
0.65
0.65
0.65
0.65
0.65
0.65
0.65
0.65
0.65
0.65
0.65
0.65
0.65
0.65
0.65
0.65
0.65
0.65
0.65
0.975
0.975
0.65
0.65
0.65
0.65
0.65
0.65
0.65
2.47619
1.857143
1.857143
1.857143
1.238095
1.238095
1.238095
1.238095
0.6190476
0.6190476
0.6190476
0.6190476
0.6190476
0.6190476
0.6190476
0.6190476
0.9285714
0.9285714
0.9285714
0.6190476
0.6190476
0.6190476
0.9285714
0.6190476
0.6190476
0.6190476
0.6190476
0.9285714
0.6190476
0.6190476
0.6190476
0.6190476
0.6190476
0.6190476
2.166667
2.166667
1.444444
1.444444
1.444444
1.444444
1.444444
0.7222222
0.7222222
0.7222222
0.7222222
0.7222222
0.7222222
0.7222222
0.7222222
0.7222222
0.7222222
0.7222222
0.7222222
0.7222222
0.7222222
0.7222222
0.7222222
0.7222222
0.7222222
0.7222222
0.7222222
0.7222222
0.7222222
0.7222222
0.7222222
0.7222222
0.7222222
0.7222222
2.736842
1.368421
1.368421
1.368421
1.368421
1.368421
1.368421
1.368421
1.368421
1.368421
1.368421
1.368421
1.368421
1.368421
0.6842105
0.6842105
0.6842105
0.6842105
0.6842105
0.6842105
0.6842105
0.6842105
0.6842105
0.6842105
0.6842105
0.6842105
0.6842105
0.6842105
0.6842105
0.6842105
0.6842105
0.6842105
0.6842105
0.6842105
2.653061
2.653061
2.653061
1.989796
1.989796
1.989796
1.326531
1.326531
1.326531
1.326531
1.326531
1.326531
1.326531
1.326531
1.326531
1.326531
1.326531
0.6632653
0.6632653
0.6632653
0.6632653
0.6632653
0.6632653
0.6632653
0.6632653
0.6632653
0.6632653
0.994898
0.994898
1.658163
1.326531
0.6632653
0.6632653
0.6632653
1.397849
1.397849
1.397849
1.397849
1.397849
1.397849
0.6989247
0.6989247
0.6989247
0.6989247
0.6989247
0.6989247
0.6989247
0.6989247
0.6989247
0.6989247
0.6989247
0.6989247
0.6989247
0.6989247
0.6989247
0.6989247
0.6989247
0.6989247
0.6989247
0.6989247
0.6989247
0.6989247
0.6989247
0.6989247
0.6989247
1.048387
0.6989247
0.6989247
3.316327
1.989796
1.989796
1.989796
1.326531
1.326531
1.326531
1.326531
1.326531
1.326531
1.326531
1.326531
1.326531
0.6632653
0.6632653
0.6632653
0.6632653
0.6632653
0.6632653
0.6632653
0.6632653
0.6632653
0.6632653
0.6632653
0.6632653
0.6632653
0.6632653
0.6632653
0.6632653
0.6632653
0.6632653
0.6632653
0.6632653
0.6632653
2.052632
2.052632
2.052632
2.052632
2.052632
2.052632
2.052632
2.052632
2.052632
1.368421
1.368421
2.052632
2.052632
2.052632
2.052632
0.6842105
0.6842105
0.6842105
0.6842105
0.6842105
0.6842105
0.6842105
0.6842105
0.6842105
0.6842105
0.6842105
0.6842105
0.6842105
0.6842105
0.6842105
0.6842105
0.6842105
0.6842105
0.6842105
2.215909
2.215909
0.7386364
0.7386364
0.7386364
0.7386364
0.7386364
2.215909
2.215909
2.215909
2.215909
2.215909
2.215909
2.954545
2.215909
2.215909
1.477273
1.477273
1.477273
1.477273
0.7386364
0.7386364
0.7386364
0.7386364
0.7386364
0.7386364
0.7386364
0.7386364
0.7386364
0.7386364
0.7386364
0.7386364
0.7386364
0.7386364
3.333333
1.666667
1.666667
1.666667
1.666667
2.5
1.666667
1.666667
1.666667
0.8333333
0.8333333
0.8333333
0.8333333
1.666667
1.666667
1.666667
1.666667
3.333333
1.666667
0.8333333
0.8333333
1.666667
0.8333333
0.8333333
1.666667
0.8333333
0.8333333
0.8333333
0.8333333
0.8333333
0.8333333
0.8333333
0.8333333
0.8333333
2.294118
2.294118
2.294118
2.294118
2.294118
1.529412
1.529412
0.7647059
0.7647059
1.529412
0.7647059
0.7647059
0.7647059
1.529412
1.529412
2.294118
1.529412
0.7647059
0.7647059
0.7647059
2.294118
1.529412
1.529412
1.529412
1.529412
0.7647059
0.7647059
1.529412
0.7647059
2.294118
1.529412
1.529412
0.7647059
0.7647059
0.755814
0.755814
3.023256
3.023256
0.755814
0.755814
1.511628
0.755814
1.511628
1.511628
2.267442
1.511628
0.755814
2.267442
1.511628
2.267442
1.511628
2.267442
1.511628
1.511628
1.511628
0.755814
1.511628
2.267442
2.267442
0.755814
0.755814
0.755814
0.755814
0.755814
0.755814
1.511628
0.755814
0.755814
0.755814
3.095238
2.47619
3.095238
3.095238
3.714286
2.47619
2.47619
2.47619
2.47619
3.095238
3.095238
3.095238
1.857143
1.857143
1.857143
1.857143
1.857143
1.857143
1.238095
1.238095
1.238095
1.238095
1.238095
1.238095
1.238095
1.238095
1.238095
0.6190476
0.6190476
0.6190476
0.6190476
0.6190476
0.6190476
3.25
2.6
2.6
1.95
1.95
1.95
1.95
1.3
1.3
1.3
1.3
1.3
1.3
1.3
1.3
1.3
1.3
1.3
0.65
0.65
0.65
0.65
0.65
0.65
0.65
0.65
0.65
0.65
0.65
0.65
0.65
0.65
0.65
0.65
3.095238
3.095238
2.47619
2.47619
2.47619
2.47619
2.47619
2.47619
1.857143
1.238095
1.238095
1.238095
1.238095
1.238095
1.238095
1.857143
1.238095
0.6190476
0.6190476
1.238095
1.238095
0.6190476
0.6190476
0.6190476
0.6190476
0.6190476
0.6190476
1.238095
1.238095
1.857143
1.857143
1.238095
1.238095
1.238095
3.186275
2.54902
2.54902
2.54902
2.54902
1.911765
1.911765
1.911765
1.911765
1.911765
1.911765
1.911765
1.911765
1.911765
1.27451
1.27451
1.27451
1.27451
1.27451
1.27451
1.27451
1.27451
1.27451
1.27451
1.27451
1.27451
0.6372549
0.6372549
0.6372549
0.6372549
0.6372549
0.6372549
0.6372549
0.6372549
0.6372549

## Medium
| EXP | 13 | EXP | 14 | EXP | 15 | EXP | 16 | EXP | 77 | EXP | 78 | EXP | 79 | EXP | 80 | EXP | 81 | EXP | 82 | EXP | 83 | EXP | 84 | EXP | 85 | EXP | 86 | EXP | 87 | EXP | 88 | EXP | 89 | EXP | 90 | EXP | 91 | EXP | 92 | EXP | 93 | EXP | 94 | EXP | 95 | EXP | 96 | EXP | 97 | EXP | 98 | EXP | 99 | EXP | 100 | EXP | 101
| Pic(mm) | Real(mm) | Pic(mm) | Real(mm) | Pic(mm) | Real(mm) | Pic(mm) | Real(mm) | Pic(mm) | Real(mm) | Pic(mm) | Real(mm) | Pic(mm) | Real(mm) | Pic(mm) | Real(mm) | Pic(mm) | Real(mm) | Pic(mm) | Real(mm) | Pic(mm) | Real(mm) | Pic(mm) | Real(mm) | Pic(mm) | Real(mm) | Pic(mm) | Real(mm) | Pic(mm) | Real(mm) | Pic(mm) | Real(mm) | Pic(mm) | Real(mm) | Pic(mm) | Real(mm) | Pic(mm) | Real(mm) | Pic(mm) | Real(mm) | Pic(mm) | Real(mm) | Pic(mm) | Real(mm) | Pic(mm) | Real(mm) | Pic(mm) | Real(mm) | Pic(mm) | Real(mm) | Pic(mm) | Real(mm) | Pic(mm) | Real(mm) | Pic(mm) | Real(mm) | Pic(mm) | Real(mm)
Standard | 90 | 65 | 95 | 65 | 105 | 65 | 100 | 65 | 90 | 65 | 100 | 65 | 98 | 65 | 95 | 65 | 93 | 65 | 95 | 65 | 90 | 65 | 95 | 65 | 90 | 65 | 98 | 65 | 95 | 65 | 90 | 65 | 98 | 65 | 93 | 65 | 95 | 65 | 88 | 65 | 90 | 65 | 95 | 65 | 110 | 65 | 95 | 65 | 95 | 65 | 95 | 65 | 95 | 65 | 95 | 65
mean |  | 2.01462 |  | 1.908587 |  | 1.925926 |  | 2.2425 |  | 2.246914 |  | 1.986111 |  | 1.842404 |  | 2.268698 |  | 1.902628 |  | 2.173375 |  | 2.166667 |  | 2.095395 |  | 2.006173 |  | 2.137188 |  | 2.345865 |  | 2.304233 |  | 2.026644 |  | 1.965726 |  | 2.052632 |  | 2.00487 |  | 2.166667 |  | 1.967105 |  | 2.152597 |  | 2.052632 |  | 1.811146 |  | 2.121053 |  | 2.052632 |  | 2.448753 | EXP | 102
Bubble | 6 | 4.333333 | 6 | 4.105263 | 4 | 2.47619 | 6 | 3.9 | 7 | 5.055556 | 6 | 3.9 | 4 | 2.653061 | 4 | 2.736842 | 3 | 2.096774 | 6 | 4.105263 | 6 | 4.333333 | 5 | 3.421053 | 6 | 4.333333 | 4 | 2.653061 | 7 | 4.789474 | 3 | 2.166667 | 4 | 2.653061 | 4 | 2.795699 | 4 | 2.736842 | 3 | 2.215909 | 5 | 3.611111 | 5 | 3.421053 | 5 | 2.954545 | 4 | 2.736842 | 5 | 3.421053 | 4 | 2.736842 | 4 | 2.736842 | 5 | 3.421053 | Pic(mm) | Real(mm)
| 3 | 2.166667 | 4 | 2.736842 | 4 | 2.47619 | 5 | 3.25 | 4 | 2.888889 | 4 | 2.6 | 3 | 1.989796 | 4 | 2.736842 | 3 | 2.096774 | 5 | 3.421053 | 6 | 4.333333 | 5 | 3.421053 | 4 | 2.888889 | 4 | 2.653061 | 5 | 3.421053 | 3 | 2.166667 | 4 | 2.653061 | 4 | 2.795699 | 4 | 2.736842 | 3 | 2.215909 | 4 | 2.888889 | 4 | 2.736842 | 5 | 2.954545 | 4 | 2.736842 | 3 | 2.052632 | 4 | 2.736842 | 4 | 2.736842 | 4 | 2.736842
| 3 | 2.166667 | 4 | 2.736842 | 4 | 2.47619 | 5 | 3.25 | 3 | 2.166667 | 4 | 2.6 | 3 | 1.989796 | 4 | 2.736842 | 3 | 2.096774 | 4 | 2.736842 | 4 | 2.888889 | 4 | 2.736842 | 3 | 2.166667 | 4 | 2.653061 | 5 | 3.421053 | 4 | 2.888889 | 4 | 2.653061 | 3 | 2.096774 | 3 | 2.052632 | 3 | 2.215909 | 4 | 2.888889 | 3 | 2.052632 | 4 | 2.363636 | 3 | 2.052632 | 3 | 2.052632 | 4 | 2.736842 | 3 | 2.052632 | 4 | 2.736842
| 3 | 2.166667 | 3 | 2.052632 | 4 | 2.47619 | 5 | 3.25 | 3 | 2.166667 | 4 | 2.6 | 3 | 1.989796 | 4 | 2.736842 | 3 | 2.096774 | 3 | 2.052632 | 4 | 2.888889 | 4 | 2.736842 | 3 | 2.166667 | 4 | 2.653061 | 4 | 2.736842 | 4 | 2.888889 | 4 | 2.653061 | 3 | 2.096774 | 3 | 2.052632 | 2 | 1.477273 | 4 | 2.888889 | 3 | 2.052632 | 4 | 2.363636 | 3 | 2.052632 | 3 | 2.052632 | 4 | 2.736842 | 3 | 2.052632 | 4 | 2.736842 | EXP | 103
| 3 | 2.166667 | 3 | 2.052632 | 4 | 2.47619 | 4 | 2.6 | 3 | 2.166667 | 3 | 1.95 | 3 | 1.989796 | 4 | 2.736842 | 3 | 2.096774 | 3 | 2.052632 | 4 | 2.888889 | 3 | 2.052632 | 3 | 2.166667 | 4 | 2.653061 | 4 | 2.736842 | 3 | 2.166667 | 3 | 1.989796 | 3 | 2.096774 | 3 | 2.052632 | 4 | 2.954545 | 4 | 2.888889 | 3 | 2.052632 | 4 | 2.363636 | 3 | 2.052632 | 3 | 2.052632 | 4 | 2.736842 | 4 | 2.736842 | 3 | 2.052632 | Pic(mm) | Real(mm)
| 3 | 2.166667 | 3 | 2.052632 | 4 | 2.47619 | 4 | 2.6 | 3 | 2.166667 | 3 | 1.95 | 3 | 1.989796 | 4 | 2.736842 | 3 | 2.096774 | 3 | 2.052632 | 3 | 2.166667 | 3 | 2.052632 | 3 | 2.166667 | 3 | 1.989796 | 4 | 2.736842 | 3 | 2.166667 | 3 | 1.989796 | 3 | 2.096774 | 2 | 1.368421 | 2 | 1.477273 | 4 | 2.888889 | 3 | 2.052632 | 4 | 2.363636 | 3 | 2.052632 | 3 | 2.052632 | 4 | 2.736842 | 3 | 2.052632 | 4 | 2.736842
| 2 | 1.444444 | 3 | 2.052632 | 3 | 1.857143 | 4 | 2.6 | 3 | 2.166667 | 3 | 1.95 | 3 | 1.989796 | 4 | 2.736842 | 3 | 2.096774 | 3 | 2.052632 | 3 | 2.166667 | 3 | 2.052632 | 3 | 2.166667 | 3 | 1.989796 | 4 | 2.736842 | 3 | 2.166667 | 3 | 1.989796 | 3 | 2.096774 | 2 | 1.368421 | 2 | 1.477273 | 3 | 2.166667 | 3 | 2.052632 | 4 | 2.363636 | 3 | 2.052632 | 3 | 2.052632 | 3 | 2.052632 | 4 | 2.736842 | 4 | 2.736842
| 2 | 1.444444 | 3 | 2.052632 | 3 | 1.857143 | 4 | 2.6 | 3 | 2.166667 | 3 | 1.95 | 3 | 1.989796 | 4 | 2.736842 | 3 | 2.096774 | 3 | 2.052632 | 3 | 2.166667 | 3 | 2.052632 | 3 | 2.166667 | 3 | 1.989796 | 4 | 2.736842 | 3 | 2.166667 | 3 | 1.989796 | 3 | 2.096774 |  |  |  |  | 3 | 2.166667 | 3 | 2.052632 | 3 | 1.772727 | 3 | 2.052632 | 3 | 2.052632 | 3 | 2.052632 | 3 | 2.052632 | 4 | 2.736842 | EXP | 104
| 2 | 1.444444 | 3 | 2.052632 | 3 | 1.857143 | 4 | 2.6 | 3 | 2.166667 | 3 | 1.95 | 3 | 1.989796 | 4 | 2.736842 | 3 | 2.096774 | 3 | 2.052632 | 3 | 2.166667 | 3 | 2.052632 | 3 | 2.166667 | 3 | 1.989796 | 4 | 2.736842 | 4 | 2.888889 | 3 | 1.989796 | 3 | 2.096774 |  |  |  |  | 2 | 1.444444 | 3 | 2.052632 | 3 | 1.772727 | 3 | 2.052632 | 3 | 2.052632 | 3 | 2.052632 | 3 | 2.052632 | 3 | 2.052632 | Pic(mm) | Real(mm)
| 2 | 1.444444 | 3 | 2.052632 | 3 | 1.857143 | 3 | 1.95 | 3 | 2.166667 | 3 | 1.95 | 3 | 1.989796 | 3 | 2.052632 | 3 | 2.096774 | 3 | 2.052632 | 2 | 1.444444 | 3 | 2.052632 | 3 | 2.166667 | 4 | 2.653061 | 3 | 2.052632 | 3 | 2.166667 | 3 | 1.989796 | 3 | 2.096774 |  |  |  |  | 2 | 1.444444 | 3 | 2.052632 | 3 | 1.772727 | 3 | 2.052632 | 2 | 1.368421 | 3 | 2.052632 | 3 | 2.052632 | 3 | 2.052632
| 3 | 2.166667 | 2 | 1.368421 | 3 | 1.857143 | 3 | 1.95 | 3 | 2.166667 | 3 | 1.95 | 3 | 1.989796 | 3 | 2.052632 | 3 | 2.096774 | 3 | 2.052632 | 2 | 1.444444 | 3 | 2.052632 | 2 | 1.444444 | 4 | 2.653061 | 3 | 2.052632 | 4 | 2.888889 | 3 | 1.989796 | 3 | 2.096774 |  |  |  |  | 2 | 1.444444 | 3 | 2.052632 | 3 | 1.772727 | 3 | 2.052632 | 2 | 1.368421 | 3 | 2.052632 | 3 | 2.052632 | 3 | 2.052632
| 3 | 2.166667 | 2 | 1.368421 | 3 | 1.857143 | 3 | 1.95 | 3 | 2.166667 | 3 | 1.95 | 3 | 1.989796 | 3 | 2.052632 | 3 | 2.096774 | 3 | 2.052632 | 2 | 1.444444 | 2 | 1.368421 | 2 | 1.444444 | 3 | 1.989796 | 3 | 2.052632 | 3 | 2.166667 | 3 | 1.989796 | 2 | 1.397849 |  |  |  |  | 2 | 1.444444 | 2 | 1.368421 | 3 | 1.772727 | 3 | 2.052632 | 2 | 1.368421 | 3 | 2.052632 | 3 | 2.052632 | 3 | 2.052632 | EXP | 105
| 3 | 2.166667 | 2 | 1.368421 | 3 | 1.857143 | 3 | 1.95 | 3 | 2.166667 | 3 | 1.95 | 3 | 1.989796 | 3 | 2.052632 | 3 | 2.096774 | 3 | 2.052632 | 2 | 1.444444 | 2 | 1.368421 | 2 | 1.444444 | 3 | 1.989796 | 3 | 2.052632 | 3 | 2.166667 | 3 | 1.989796 | 2 | 1.397849 |  |  |  |  | 2 | 1.444444 | 2 | 1.368421 | 3 | 1.772727 | 3 | 2.052632 | 2 | 1.368421 | 3 | 2.052632 | 3 | 2.052632 | 3 | 2.052632 | Pic(mm) | Real(mm)
| 2 | 1.444444 | 2 | 1.368421 | 3 | 1.857143 | 3 | 1.95 | 3 | 2.166667 | 2 | 1.3 | 2 | 1.326531 | 3 | 2.052632 | 2 | 1.397849 | 3 | 2.052632 | 2 | 1.444444 | 2 | 1.368421 | 2 | 1.444444 | 2 | 1.326531 | 3 | 2.052632 | 3 | 2.166667 | 3 | 1.989796 | 2 | 1.397849 |  |  |  |  | 2 | 1.444444 | 2 | 1.368421 | 3 | 1.772727 | 3 | 2.052632 | 2 | 1.368421 | 3 | 2.052632 | 3 | 2.052632 | 3 | 2.052632
| 2 | 1.444444 | 2 | 1.368421 | 2 | 1.238095 | 3 | 1.95 | 3 | 2.166667 | 2 | 1.3 | 2 | 1.326531 | 3 | 2.052632 | 2 | 1.397849 | 2 | 1.368421 | 2 | 1.444444 | 2 | 1.368421 | 2 | 1.444444 | 2 | 1.326531 | 3 | 2.052632 | 4 | 2.888889 | 3 | 1.989796 | 2 | 1.397849 |  |  |  |  | 2 | 1.444444 | 2 | 1.368421 |  |  | 3 | 2.052632 | 2 | 1.368421 | 3 | 2.052632 | 2 | 1.368421 | 4 | 2.736842
| 2 | 1.444444 | 2 | 1.368421 | 2 | 1.238095 | 2 | 1.3 | 2 | 1.444444 | 2 | 1.3 | 2 | 1.326531 | 3 | 2.052632 | 2 | 1.397849 | 2 | 1.368421 | 2 | 1.444444 | 2 | 1.368421 | 2 | 1.444444 | 2 | 1.326531 | 3 | 2.052632 | 2 | 1.444444 | 2 | 1.326531 | 2 | 1.397849 | [6 empty] | 2 | 1.368421 |  |  | 3 | 2.052632 | 2 | 1.368421 | 3 | 2.052632 | 2 | 1.368421 | 4 | 2.736842 | EXP | 106
| 3 | 2.166667 | 2 | 1.368421 | 2 | 1.238095 | 2 | 1.3 | 2 | 1.444444 | 2 | 1.3 | 2 | 1.326531 | 2 | 1.368421 | 2 | 1.397849 | 2 | 1.368421 | 2 | 1.444444 |  |  | 2 | 1.444444 | 3 | 1.989796 | 2 | 1.368421 | 4 | 2.888889 | 2 | 1.326531 | [12 empty] | 3 | 2.052632 | 2 | 1.368421 | 2 | 1.368421 | 2 | 1.368421 | 4 | 2.736842 | Pic(mm) | Real(mm)
| 3 | 2.166667 | 2 | 1.368421 | 2 | 1.238095 | 2 | 1.3 | 2 | 1.444444 | 2 | 1.3 | 2 | 1.326531 | 2 | 1.368421 | 2 | 1.397849 |  |  | 2 | 1.444444 |  |  | 2 | 1.444444 | 3 | 1.989796 | 2 | 1.368421 | 3 | 2.166667 | 2 | 1.326531 | [12 empty] | 3 | 2.052632 |  |  | 2 | 1.368421 | 2 | 1.368421 | 3 | 2.052632
| 3 | 2.166667 | 2 | 1.368421 |  |  | 2 | 1.3 | [6 empty] | 2 | 1.368421 | [12 empty] | 2 | 1.368421 | 3 | 2.166667 | [14 empty] | 2 | 1.368421 |  |  | 2 | 1.368421 |  |  | 3 | 2.052632
[7 empty] | 2 | 1.3 | [20 empty] | 2 | 1.368421 | 3 | 2.166667 | [14 empty] | 2 | 1.368421 |  |  | 2 | 1.368421 |  |  |  |  | EXP | 107
[29 empty] | 2 | 1.368421 | 2 | 1.444444 | [24 empty] | Pic(mm) | Real(mm)
[57 empty] | EXP | 108
[57 empty] | Pic(mm) | Real(mm)

## MED1COL
4.333333
2.166667
2.166667
2.166667
2.166667
2.166667
1.444444
1.444444
1.444444
1.444444
2.166667
2.166667
2.166667
1.444444
1.444444
1.444444
2.166667
2.166667
2.166667
4.105263
2.736842
2.736842
2.052632
2.052632
2.052632
2.052632
2.052632
2.052632
2.052632
1.368421
1.368421
1.368421
1.368421
1.368421
1.368421
1.368421
1.368421
1.368421
2.47619
2.47619
2.47619
2.47619
2.47619
2.47619
1.857143
1.857143
1.857143
1.857143
1.857143
1.857143
1.857143
1.857143
1.238095
1.238095
1.238095
1.238095
3.9
3.25
3.25
3.25
2.6
2.6
2.6
2.6
2.6
1.95
1.95
1.95
1.95
1.95
1.95
1.3
1.3
1.3
1.3
1.3
5.055556
2.888889
2.166667
2.166667
2.166667
2.166667
2.166667
2.166667
2.166667
2.166667
2.166667
2.166667
2.166667
2.166667
2.166667
1.444444
1.444444
1.444444
3.9
2.6
2.6
2.6
1.95
1.95
1.95
1.95
1.95
1.95
1.95
1.95
1.95
1.3
1.3
1.3
1.3
1.3
2.653061
1.989796
1.989796
1.989796
1.989796
1.989796
1.989796
1.989796
1.989796
1.989796
1.989796
1.989796
1.989796
1.326531
1.326531
1.326531
1.326531
1.326531
2.736842
2.736842
2.736842
2.736842
2.736842
2.736842
2.736842
2.736842
2.736842
2.052632
2.052632
2.052632
2.052632
2.052632
2.052632
2.052632
1.368421
1.368421
1.368421
2.096774
2.096774
2.096774
2.096774
2.096774
2.096774
2.096774
2.096774
2.096774
2.096774
2.096774
2.096774
2.096774
1.397849
1.397849
1.397849
1.397849
1.397849
4.105263
3.421053
2.736842
2.052632
2.052632
2.052632
2.052632
2.052632
2.052632
2.052632
2.052632
2.052632
2.052632
2.052632
1.368421
1.368421
1.368421
4.333333
4.333333
2.888889
2.888889
2.888889
2.166667
2.166667
2.166667
2.166667
1.444444
1.444444
1.444444
1.444444
1.444444
1.444444
1.444444
1.444444
1.444444
3.421053
3.421053
2.736842
2.736842
2.052632
2.052632
2.052632
2.052632
2.052632
2.052632
2.052632
1.368421
1.368421
1.368421
1.368421
1.368421
4.333333
2.888889
2.166667
2.166667
2.166667
2.166667
2.166667
2.166667
2.166667
2.166667
1.444444
1.444444
1.444444
1.444444
1.444444
1.444444
1.444444
1.444444
2.653061
2.653061
2.653061
2.653061
2.653061
1.989796
1.989796
1.989796
1.989796
2.653061
2.653061
1.989796
1.989796
1.326531
1.326531
1.326531
1.989796
1.989796
4.789474
3.421053
3.421053
2.736842
2.736842
2.736842
2.736842
2.736842
2.736842
2.052632
2.052632
2.052632
2.052632
2.052632
2.052632
2.052632
1.368421
1.368421
1.368421
1.368421
1.368421
2.166667
2.166667
2.888889
2.888889
2.166667
2.166667
2.166667
2.166667
2.888889
2.166667
2.888889
2.166667
2.166667
2.166667
2.888889
1.444444
2.888889
2.166667
2.166667
2.166667
1.444444
2.653061
2.653061
2.653061
2.653061
1.989796
1.989796
1.989796
1.989796
1.989796
1.989796
1.989796
1.989796
1.989796
1.989796
1.989796
1.326531
1.326531
1.326531
2.795699
2.795699
2.096774
2.096774
2.096774
2.096774
2.096774
2.096774
2.096774
2.096774
2.096774
1.397849
1.397849
1.397849
1.397849
1.397849
2.736842
2.736842
2.052632
2.052632
2.052632
1.368421
1.368421
2.215909
2.215909
2.215909
1.477273
2.954545
1.477273
1.477273
3.611111
2.888889
2.888889
2.888889
2.888889
2.888889
2.166667
2.166667
1.444444
1.444444
1.444444
1.444444
1.444444
1.444444
1.444444
3.421053
2.736842
2.052632
2.052632
2.052632
2.052632
2.052632
2.052632
2.052632
2.052632
2.052632
1.368421
1.368421
1.368421
1.368421
1.368421
2.954545
2.954545
2.363636
2.363636
2.363636
2.363636
2.363636
1.772727
1.772727
1.772727
1.772727
1.772727
1.772727
1.772727
2.736842
2.736842
2.052632
2.052632
2.052632
2.052632
2.052632
2.052632
2.052632
2.052632
2.052632
2.052632
2.052632
2.052632
2.052632
2.052632
2.052632
2.052632
1.368421
1.368421
3.421053
2.052632
2.052632
2.052632
2.052632
2.052632
2.052632
2.052632
2.052632
1.368421
1.368421
1.368421
1.368421
1.368421
1.368421
1.368421
1.368421
2.736842
2.736842
2.736842
2.736842
2.736842
2.736842
2.052632
2.052632
2.052632
2.052632
2.052632
2.052632
2.052632
2.052632
2.052632
2.052632
1.368421
1.368421
1.368421
1.368421
2.736842
2.736842
2.052632
2.052632
2.736842
2.052632
2.736842
2.052632
2.052632
2.052632
2.052632
2.052632
2.052632
2.052632
1.368421
1.368421
1.368421
1.368421
3.421053
2.736842
2.736842
2.736842
2.052632
2.736842
2.736842
2.736842
2.052632
2.052632
2.052632
2.052632
2.052632
2.052632
2.736842
2.736842
2.736842
2.052632
2.052632

## CoarseNew
| EXP | 201 | EXP | 202 | EXP | 203 | EXP | 204 | EXP | 205 | EXP | 206 | EXP | 207 | EXP | 208 | EXP | 209 | EXP | 210 | EXP | 211 | EXP | 212 | EXP | 213 | EXP | 214 | EXP | 215 | EXP | 216 | EXP | 217 | EXP | 218 | EXP | 219 | EXP | 220 | EXP | 221 | EXP | 222 | EXP | 223 | EXP | 224 | EXP | 225 | EXP | 226 | EXP | 227 | EXP | 228 | EXP | 229 | EXP | 230 | EXP | 231 | EXP | 232
| Pic(mm) | Real(mm) | Pic(mm) | Real(mm) | Pic(mm) | Real(mm) | Pic(mm) | Real(mm) | Pic(mm) | Real(mm) | Pic(mm) | Real(mm) | Pic(mm) | Real(mm) | Pic(mm) | Real(mm) | Pic(mm) | Real(mm) | Pic(mm) | Real(mm) | Pic(mm) | Real(mm) | Pic(mm) | Real(mm) | Pic(mm) | Real(mm) | Pic(mm) | Real(mm) | Pic(mm) | Real(mm) | Pic(mm) | Real(mm) | Pic(mm) | Real(mm) | Pic(mm) | Real(mm) | Pic(mm) | Real(mm) | Pic(mm) | Real(mm) | Pic(mm) | Real(mm) | Pic(mm) | Real(mm) | Pic(mm) | Real(mm) | Pic(mm) | Real(mm) | Pic(mm) | Real(mm) | Pic(mm) | Real(mm) | Pic(mm) | Real(mm) | Pic(mm) | Real(mm) | Pic(mm) | Real(mm) | Pic(mm) | Real(mm) | Pic(mm) | Real(mm) | Pic(mm) | Real(mm)
Standard | 160 | 65 | 150 | 65 | 140 | 65 | 150 | 65 | 175 | 65 | 160 | 65 | 155 | 65 | 150 | 65 | 170 | 65 | 165 | 65 | 145 | 65 | 145 | 65 | 170 | 65 | 160 | 65 | 150 | 65 | 140 | 65 | 150 | 65 | 150 | 65 | 145 | 65 | 150 | 65 | 180 | 65 | 160 | 65 | 180 | 65 | 170 | 65 | 140 | 65 | 150 | 65 | 160 | 65 | 165 | 65 | 165 | 65 | 170 | 65 | 150 | 65 | 145 | 65
mean |  | 3.508523 |  | 3.553333 |  | 3.647959 |  | 3.177778 |  | 3.342857 |  | 3.881944 |  | 4.03629 |  | 4.246667 |  | 3.113445 |  | 4.09697 |  | 3.866379 |  | 3.931034 |  | 3.48366 |  | 3.80859375 |  | 3.972222 |  | 4.112245 |  | 3.954167 |  | 3.25 |  | 4.124138 |  | 4.261111 |  | 3.198413 |  | 4.0625 |  | 4.649306 |  | 3.441176 |  | 4.488095 |  | 3.9 |  | 4.1640625 |  | 3.939394 |  | 4.254545 |  | 4.110294 |  | 4.116667 |  | 4.482759
Bubble | 10 | 4.0625 | 10 | 4.333333 | 8 | 3.714286 | 7 | 3.033333 | 13 | 4.828571 | 9 | 3.65625 | 11 | 4.612903 | 14 | 6.066667 | 8 | 3.058824 | 11 | 4.333333 | 10 | 4.482759 | 8 | 3.586207 | 9 | 3.441176 | 10 | 4.0625 | 6 | 2.6 | 9 | 4.178571 | 10 | 4.333333 | 7 | 3.033333 | 8 | 3.586207 | 9 | 3.9 | 9 | 3.25 | 11 | 4.46875 | 13 | 4.694444 | 11 | 4.205882 | 8 | 3.714286 | 11 | 4.766667 | 11 | 4.46875 | 11 | 4.333333 | 10 | 3.939394 | 10 | 3.823529 | 8 | 3.466667 | 10 | 4.482759
| 9 | 3.65625 | 10 | 4.333333 | 6 | 2.785714 | 5 | 2.166667 | 9 | 3.342857 | 9 | 3.65625 | 8 | 3.354839 | 10 | 4.333333 | 8 | 3.058824 | 11 | 4.333333 | 10 | 4.482759 | 8 | 3.586207 | 9 | 3.441176 | 8 | 3.25 | 10 | 4.333333 | 8 | 3.714286 | 10 | 4.333333 | 7 | 3.033333 | 9 | 4.034483 | 11 | 4.766667 | 9 | 3.25 | 10 | 4.0625 | 16 | 5.777778 | 8 | 3.058824 | 12 | 5.571429 | 8 | 3.466667 | 11 | 4.46875 | 10 | 3.939394 | 11 | 4.333333 | 10 | 3.823529 | 10 | 4.333333 | 10 | 4.482759
| 6 | 2.4375 | 9 | 3.9 | 10 | 4.642857 | 9 | 3.9 | 9 | 3.342857 | 9 | 3.65625 | 8 | 3.354839 | 7 | 3.033333 | 8 | 3.058824 | 10 | 3.939394 | 9 | 4.034483 | 8 | 3.586207 | 8 | 3.058824 | 8 | 3.25 | 10 | 4.333333 | 8 | 3.714286 | 10 | 4.333333 | 7 | 3.033333 | 9 | 4.034483 | 9 | 3.9 | 9 | 3.25 | 10 | 4.0625 | 13 | 4.694444 | 8 | 3.058824 | 9 | 4.178571 | 8 | 3.466667 | 11 | 4.46875 | 10 | 3.939394 | 10 | 3.939394 | 13 | 4.970588 | 10 | 4.333333
| 10 | 4.0625 | 9 | 3.9 | 10 | 4.642857 | 7 | 3.033333 | 7 | 2.6 | 9 | 3.65625 | 10 | 4.193548 | 11 | 4.766667 | 8 | 3.058824 | 9 | 3.545455 | 8 | 3.586207 | 8 | 3.586207 | 10 | 3.823529 | 10 | 4.0625 | 9 | 3.9 | 9 | 4.178571 | 10 | 4.333333 | 9 | 3.9 | 11 | 4.931034 | 11 | 4.766667 | 9 | 3.25 | 10 | 4.0625 | 11 | 3.972222 | 9 | 3.441176 | 9 | 4.178571 |  |  | 8 | 3.25 | 11 | 4.333333 | 11 | 4.333333 | 10 | 3.823529 | 10 | 4.333333
| 8 | 3.25 | 8 | 3.466667 | 7 | 3.25 | 6 | 2.6 | 6 | 2.228571 | 9 | 3.65625 | 10 | 4.193548 | 7 | 3.033333 | 8 | 3.058824 | 11 | 4.333333 | 8 | 3.586207 | 8 | 3.586207 | 8 | 3.058824 | 11 | 4.46875 | 8 | 3.466667 | 9 | 4.178571 | 10 | 4.333333 |  |  | 9 | 4.034483 | 11 | 4.766667 | 9 | 3.25 | 8 | 3.25 | 13 | 4.694444 | 9 | 3.441176 | 11 | 5.107143 |  |  |  |  | 8 | 3.151515 | 12 | 4.727273
| 9 | 3.65625 | 8 | 3.466667 | 7 | 3.25 | 9 | 3.9 | 10 | 3.714286 | 9 | 3.65625 | 10 | 4.193548 |  |  | 8 | 3.058824 |  |  | 9 | 4.034483 | 10 | 4.482759 | 10 | 3.823529 | 10 | 4.0625 | 10 | 4.333333 | 10 | 4.642857 | 7 | 3.033333 |  |  |  |  | 8 | 3.466667 | 8 | 2.888889 | 11 | 4.46875 | 12 | 4.333333 | 9 | 3.441176 | 9 | 4.178571
| 9 | 3.65625 | 7 | 3.033333 | 7 | 3.25 | 9 | 3.9 | 9 | 3.342857 | 9 | 3.65625 | 13 | 5.451613 |  |  | 9 | 3.441176 |  |  | 8 | 3.586207 | 7 | 3.137931 | 10 | 3.823529 | 10 | 4.0625 | 9 | 3.9 | 9 | 4.178571 | 7 | 3.033333 | [6 empty] | 9 | 3.25 | 11 | 4.46875 | 12 | 4.333333
| 10 | 4.0625 | 6 | 2.6 |  |  | 8 | 3.466667 | 9 | 3.342857 | 14 | 5.6875 | 7 | 2.935484 | [6 empty] | 7 | 3.137931 | 12 | 5.37931 | 10 | 3.823529 | 8 | 3.25 | 8 | 3.466667 |  |  | 9 | 3.9 | [8 empty] | 9 | 3.65625 | 13 | 4.694444
| 9 | 3.65625 | 7 | 3.033333 |  |  | 6 | 2.6 |  |  | 9 | 3.65625 | [10 empty] | 8 | 3.586207 | 8 | 3.058824 |  |  | 11 | 4.766667 | [12 empty] | 10 | 4.0625
| 6 | 2.4375 | 8 | 3.466667 | [18 empty] | 7 | 3.137931 |  |  |  |  | 10 | 4.333333 | [12 empty] | 9 | 3.65625
| 9 | 3.65625 | [20 empty] | 12 | 5.37931 |  |  |  |  | 11 | 4.766667 | [12 empty] | 11 | 4.46875
[23 empty] | 8 | 3.586207 |  |  |  |  | 8 | 3.466667
[23 empty] | 10 | 4.482759

## COA1COL
4.0625
3.65625
2.4375
4.0625
3.25
3.65625
3.65625
4.0625
3.65625
2.4375
3.65625
4.333333
4.333333
3.9
3.9
3.466667
3.466667
3.033333
2.6
3.033333
3.466667
3.714286
2.785714
4.642857
4.642857
3.25
3.25
3.25
3.033333
2.166667
3.9
3.033333
2.6
3.9
3.9
3.466667
2.6
4.828571
3.342857
3.342857
2.6
2.228571
3.714286
3.342857
3.342857
3.65625
3.65625
3.65625
3.65625
3.65625
3.65625
3.65625
5.6875
3.65625
4.612903
3.354839
3.354839
4.193548
4.193548
4.193548
5.451613
2.935484
6.066667
4.333333
3.033333
4.766667
3.033333
3.058824
3.058824
3.058824
3.058824
3.058824
3.058824
3.441176
4.333333
4.333333
3.939394
3.545455
4.333333
4.482759
4.482759
4.034483
3.586207
3.586207
4.034483
3.586207
3.137931
3.586207
3.586207
3.586207
3.586207
3.586207
4.482759
3.137931
5.37931
3.586207
3.137931
5.37931
3.586207
4.482759
3.441176
3.441176
3.058824
3.823529
3.058824
3.823529
3.823529
3.823529
3.058824
4.0625
3.25
3.25
4.0625
4.46875
4.0625
4.0625
3.25
2.6
4.333333
4.333333
3.9
3.466667
4.333333
3.9
3.466667
4.766667
4.333333
4.766667
3.466667
4.178571
3.714286
3.714286
4.178571
4.178571
4.642857
4.178571
4.333333
4.333333
4.333333
4.333333
4.333333
3.033333
3.033333
3.9
3.033333
3.033333
3.033333
3.9
3.586207
4.034483
4.034483
4.931034
4.034483
3.9
4.766667
3.9
4.766667
4.766667
3.466667
3.25
3.25
3.25
3.25
3.25
2.888889
3.25
4.46875
4.0625
4.0625
4.0625
3.25
4.46875
4.46875
3.65625
4.0625
3.65625
4.46875
4.694444
5.777778
4.694444
3.972222
4.694444
4.333333
4.333333
4.694444
4.205882
3.058824
3.058824
3.441176
3.441176
3.441176
3.714286
5.571429
4.178571
4.178571
5.107143
4.178571
4.766667
3.466667
3.466667
4.46875
4.46875
4.46875
3.25
4.333333
3.939394
3.939394
4.333333
3.151515
3.939394
4.333333
3.939394
4.333333
4.727273
3.823529
3.823529
4.970588
3.823529
3.466667
4.333333
4.333333
4.333333
4.482759
4.482759